## Sheet1
工艺能力参数表
专案 | 加工能力 | 工艺详解
层数 | 1~12层 | 12层以上的需要审核设计数据以确认能否生产。
板材类型 | FR-4板材,铝基板 | 板材类型：纸板、半玻纤、全玻纤（FR-4）、铝基板。
最大尺寸 | 40cm * 50cm | 锦辉开料裁剪的工作板尺寸为40cm * 50cm，通常允许客户的PCB设计尺寸在38cm * 38cm以内，具体以档审核为准。
外形尺寸精度 | ±0.1mm | 锣板外形公差±0.2mm
板厚范围 | 双面板0.3-7.0mm 多层板：0.3-8.0mm | /
板厚公差（T≥1.0mm） | ± 10% | 比如板厚T=1.6mm，实物板厚为1.44mm（T－1.6×10%）~1.76mm（T＋1.6×10%）。
板厚公差（T＜1.0mm） | ±0.1mm | 比如板厚T=0.8mm，实物板厚为0.7mm（T-0.1）~0.9mm（T+0.1）。
最小线宽&间距 | 外层3.0 mil (0.05mm) 内层3mil (0.0635mm) | 外层2.0mil(完成铜厚30um)，内层2.5mil(1/3、1/2OZ)
成品外层铜厚 | 1OZ~3OZ（35um~105um) | 默认常规电路板外层铜箔线路厚度为1OZ，可做3OZ（需下单备注说明）。
成品内层铜厚 | 1OZ~3OZ（35um~105um) | 默认常规电路板外层铜箔线路厚度为1OZ，可做3OZ（需下单备注说明）。
钻孔孔径 | 0.2mm机械钻孔 3mil(0.075mm)激光钻孔 | 最小孔径0.2mm，最大孔径6.3mm，如果大于6.3mm工厂要另行处理。机械钻头规格为0.05mm为一阶，如0.3mm，0.35mm，0.4mm…。
过孔单边焊环 | 3mil | 如导电孔或插件孔单边焊环过小，但该处有足够大的空间时则不限制焊环单边的大小；如该处没有足够大的空间且有密集走线，则最小单边焊环不得小于6mil。
纵横比 | 13 ：1 | 板厚孔径比
阻焊类型 | 感光油墨 | 感光油墨是现在用得最多的类型，热固油一般用在低档的单面纸板。
最小字符宽 | 0.15mm(6mil) | 字符最小的宽度，如果小于6mil，实物板可能会因设计原因而造成字符不清晰。
走线和焊盘距板边距离 | ≥0.3mm | 锣板出货，线路层走线距板子外形线的距离不小于0.3mm；V割拼板出货，走线距V割中心线距离不能小于0.4mm.
走线与外形间距 | ≥6mil | 如导电孔或插件孔单边焊环过小，但该处有足够大的空间时则不限制焊环单边的大小；如该处没有足够大的空间且有密集走线，则最小单边焊环不得小于6mil.
拼板：无间隙拼板 | 0mm间隙拼板 | 板子与板子的间隙为0mm.
拼板：有间隙拼板 | 2.0mm间隙拼板 | 有间隙拼版的间隙不要小于2.0mm，否则锣边时比较困难。
PADS厂家铺铜方式 | Hatch方式铺铜 | 厂家是采用还原铺铜（Hatch），PADS软件设计的客户请务必注意。
Pads软件中画槽 | 用Outline线 | 如果板上的非金属化槽比较多，请用outline画。
Protel/dxp软件中开窗层 | Solder层 | 少数工程师误放到paste层，锦辉对paste层是不做处理的。
Protel/AD外形层 | 用Keepout层或机械层 | 请注意：一个档只允许一个外形层存在，绝不允许有两个外形层同时存在，请将不用的外形层删除，即：画外形时Keepout层或机械层两者只能选其一。如右图
半孔工艺最小孔径 | 0.6mm | 半孔工艺是一种特殊工艺，最小孔径不得小于0.6mm。
阻焊层开窗 | 0.1mm | 阻焊即平时常的说绿油.